## Sheet1
序号 | 产品名称 | 规格/型号/完整技术参数
1 | 棉被 | 1、规格尺寸（m):2.10×1.48 2、总重量g:2800 3、填充物：梳棉胎 4、被胎等级：二级 5、面料：（1）纯棉坯布（平纹）（g/㎡）（2）颜色为原白 6、（1） 梳棉胎质量要求按GH/T1020-2000《梳棉胎》及GB18383-2007《絮用纤维制品通用技术要求》标准执行，不含甲醛等有害物质，无异味。 （2） 被面内在及外观质量按GB/T22796-2009 《被、被套》标准合格品及以上要求，符合GB 18401-2010《国家纺织产品基本安全技术规范》C类标准规定，不含甲醛等有害物质，无异味。
2 | 棉褥 | 1、规格尺寸m:2.00×0.90 2、总重量g：1950（21s） 3、填充物：梳棉胎 4、褥胎重量g：1500 5、褥胎等级：二级 6、面料：颜色为原白 7、（1） 梳棉胎质量按GH/T1020-2000《梳棉胎》及GB18383-2007《絮用纤维制品通用技术要求》标准执行，不含甲醛等有害物质，无异味。 （2 ）褥面内在及外观质量按GB/T22796-2009《被、被套》合格品及以上要求，符合GB 18401-2010《国家纺织产品基本安全技术规范》C类标准规定，不含甲醛等有害物质，无异味。 （3）其它技术要求： 棉褥尺寸公差±2%；总重量、填充物重量偏差率≥-3%；研磨率≥80%；面料平方米重量偏差≥-5%；面料经纬密度偏差≥-2%。
3 | 床单 | 1、规格尺寸m:2.30×1.20 2、面料种类：纯棉印染布（平纹或2/1斜纹） 3、面料：图案美观大方 4、执行标准：床单内在及外观质量按GB/T22797-2009《床单》合格品要求，符合GB18401-2010《国家纺织产品基本安全技术规范》B类标准规定，不含甲醛等有害物质，无异味，色牢度高，缩水率低。 5、床单尺寸公差±2%；经纬密度偏差≥-2%；面料平方米重量偏差≥-5%。 水洗后规格尺寸≥2.10m×1.10m。
4 | 被套 | 1、规格尺寸m:2.20×1.55 2、面料：纯棉印染布（平纹或2/1斜纹） 3、面料颜色：美观大方 4、被套内在及外观质量按GB/T22796-2009《被、被套》标准合格品要求、符合GB18401-2010《国家纺织产品基本安全技术规范》B类标准规定，不含甲醛等有害物质，无异味，色牢度高，缩水率低。 5、被套尺寸公差±2%；经纬密度偏差≥-2%；面料平方米重量偏差≥-5%。
5 | 枕套 | 1、规格尺寸m：0.65×0.40 2、面料：种类为纯棉印染布 3、颜色美观大方 4、枕套内在及外观质量按GB/T22843-2009《枕、垫类产品》标准合格品要求，符合GB 18401-2010《国家纺织产品基本安全技术规范》B类标准规定，不含甲醛等有害物质，无异味，色牢度高，缩水率低。 5、枕套尺寸公差±2%；经纬密度偏差≥-2%；面料平方米重量偏差≥-5%。
6 | 枕芯 | 1、规格尺寸m:0.60×0.38 2、总重量g：650 3、填充物重量g:600 4、填充物类别：100%三维卷曲涤纶短纤维 5、面料为纯棉面料或针刺棉复合涤纶面料，美观大方 6、枕芯内在及外观质量按GB/T22843-2009《枕、垫类产品》标准合格品要求，符合GB18401-2010《国家纺织产品基本安全技术规范》C类标准规定，不含甲醛等有害物质，无异味。 7、枕芯尺寸公差±3%；枕芯总重量、填充物重量偏差率≥-3%；面料经纬密度偏差≥-2%；面料平方米重量偏差≥-5%。 8、食品级聚乙烯膨化颗粒要求白色球形颗粒，洁净、无毒、无味。
7 | 羊毛毡床垫 | 1、规格尺寸m:2.00×0.90 2、总重量g：4950 3、填充物：羊毛50%化纤50% 4、重量g：4500 6、面料：毡外加无纺布，颜色原白 7、羊毛毡床垫内在及外观质量按GB/T22843-2009《 枕、垫类产品》合格品要求、GB 18401-2010《国家纺织产品基本安全技术规范》C类及GB18383-2007《絮用纤维制品通用技术要求》标准规定，不含甲醛等有害物质，无异味。 8、羊毛毡床垫尺寸公差±2%；羊毛毡总重量、填充物重量偏差率≥-5%； 面料平方米重量偏差≥-5%；面料经纬密度偏差≥-2%。羊毛要求经水洗、清洁卫生，经防蛀处理；卫生指标符合标准要求。
8 | 毛巾 | 1、条重：90g 2、成分：棉100% 3、加工工艺：素色或条格 4、毛巾内在及外观质量按GB/T22864-2009《毛巾》合格品要求，符合GB 18401-2010《国家纺织产品基本安全技术规范》B类标准规定，不含甲醛等有害物质，无异味，色牢度高，缩水率低。 5、毛巾重量偏差率≥-5%。
9 | 枕巾 | 1、规格尺寸m:长度≥0.75，宽度≥0.46 2、条重：120g 3、成分：棉100% 4、枕巾内在及外观质量按GB/T22864-2009《毛巾》合格品要求，符合GB 18401-2010《国家纺织产品基本安全技术规范》B类标准规定，不含甲醛等有害物质，无异味，色牢度高，缩水率低。 5、枕巾重量偏差率≥-5%。
10 | 卧具包 | 1、规格尺寸m：0.88×0.46×0.50（±0.2m) 2、总重量g：≥230 3、成分：100%涤纶 4、面料要求：PA防水涂层，不渗水。平方米重量≥75g 5、卧具包安全要求符合GB 18401-2010《国家纺织产品基本安全技术规范》C类标准，不含甲醛等有害物质。